## RA-3（ﾌﾟﾗｲﾏｰ#100）
ビッグサンＲＡ－３工法
[5 empty] | 材料名 | SCｰ100 | Rｰ100 | BSﾌﾟﾗｲﾏｰ#100
| BSプライマー#100仕様 |  |  |  | 荷姿 | 18kg缶 | 14kg箱 | 10kg缶
| 施工面積 |  | ㎡ |  | 合計kg | 0 | 0 | 0
[5 empty] | 個数 | 0 | 0 | 0
□に㎡数を入力すると材料の
必要数量が自動計算されます。
| 工 程 | 1㎡当り塗布量 |  | TOTAL | 材料名 | 使用数量（㎏） | 配 合
| ﾌﾟﾗｲﾏｰ | 0.1 | kg | 0 | BSﾌﾟﾗｲﾏｰ#100 | 0 | 2倍希釈
| 下塗り | 1 | kg | 0 | SCｰ100 | 0 | 液9：粉7：水1～2 |  | 水配合比 | 1.5 | kg
[5 empty] | Rｰ100 | 0
| 上塗り | 1 | kg | 0 | SCｰ100 | 0 | 液9：粉7：水1～2 |  | 水配合比 | 1.5 | kg
[5 empty] | Rｰ100 | 0

## RA-3W
ビッグサンＲＡ－３Ｗ工法
[5 empty] | 材料名 | SCｰ８00 | Rｰ800 | BSﾌﾟﾗｲﾏｰ#100
[5 empty] | 荷姿 | 16kg缶 | 16kg袋 | 10kg缶
| 施工面積 |  | ㎡ |  | 合計kg | 0 | 0 | 0
[5 empty] | 個数 | 0 | 0 | 0
□に㎡数を入力すると材料の
必要数量が自動計算されます。
| 工 程 | 1㎡当り塗布量 |  | TOTAL | 材料名 | 使用数量（㎏） | 配 合
| ﾌﾟﾗｲﾏｰ | 0.1 | kg | 0 | BSﾌﾟﾗｲﾏｰ#100 | 0 | 2倍希釈
| 下塗り | 0.8 | kg | 0 | SCｰ800 | 0 | 液1：粉1
[5 empty] | Rｰ800 | 0
| 上塗り | 0.8 | kg | 0 | SCｰ800 | 0 | 液1：粉1
[5 empty] | Rｰ800 | 0

## RAｰ3工法
ビッグサンＲＡ－３工法
[5 empty] | 材料名 | SCｰ100 | Rｰ100
| ともプライマー仕様 |  |  |  | 荷姿 | 18kg缶 | 14kg箱
| 施工面積 |  | ㎡ |  | 合計kg | 0 | 0
[5 empty] | 個数 | 0 | 0
□に㎡数を入力すると材料の
必要数量が自動計算されます。
| 工 程 | 1㎡当り塗布量 |  | TOTAL | 材料名 | 使用数量（㎏） | 配 合
| ﾌﾟﾗｲﾏｰ | 0.3 | kg | 0 | SCｰ100 | 0 | 液9：粉7：水10
[5 empty] | Rｰ100 | 0
| 下塗り | 1 | kg | 0 | SCｰ100 | 0 | 液9：粉7：水1～2 | 水配合比 | 1.5 | kg
[5 empty] | Rｰ100 | 0
| 上塗り | 1 | ㎏ | 0 | SCｰ100 | 0 | 液9：粉7：水1～2 | 水配合比 | 1.5 | kg
[5 empty] | Rｰ100 | 0

## RA-4（ﾌﾟﾗｲﾏｰ#100）
ビッグサンＲＡ－４工法
[5 empty] | 材料名 | BSﾌﾟﾗｲﾏｰ#100 | SCｰ100 | R-100 | ﾄｯﾌﾟ | トップUR |  | トップAU | トップAS
| BSプライマー#100仕様 |  |  |  | 荷姿 | 10kg缶 | 18kg缶 | 14kg箱 | 20kg缶 | 10㎏缶 |  | 8kg缶 | 8kg缶
| 施工面積 |  | ㎡ |  | 合計kg | 0 | 0 | 0 | 0 | 0 |  | 0 | 0
[5 empty] | 個数 | 0 | 0 | 0 | 0 | 0 | 0 | 0 | 0
□に㎡数を入力すると材料の
必要数量が自動計算されます。
| 工 程 | 1㎡当り塗布量 |  | TOTAL | 材料名 | 使用数量（㎏） | 配 合
| ﾌﾟﾗｲﾏｰ | 0.1 | kg | 0 | BSﾌﾟﾗｲﾏｰ#100 | 0 | 2倍希釈
| 下塗り | 1 | kg | 0 | SCｰ100 | 0 | 液9：粉7：水1～2 |  | 水配合比 | 1.5 | kg
[5 empty] | R-100 | 0
| 上塗り | 1 | kg | 0 | SCｰ100 | 0 | 液9：粉7：水1～2 |  | 水配合比 | 1.5 | kg
[5 empty] | R-100 | 0
※ | トップ | 0.5 | kg | 0 | トップ | 0 | トップ20：水1～2 |  | 水配合比 | 1 | kg
※ | トップＵＲ | 0.3 | kg | 0 | トップＵＲ | 0 | トップ10：水0～0.5 |  | 水配合比 | 0.25 | kg
※ | トップAU | 0.2 | kg | 0 | トップAU | 0 | トップ8：水0～0.8 |  | 水配合比 | 0.4 | kg
※ | トップAS | 0.2 | kg | 0 | トップAS | 0 | トップ8：水0～0.8 |  | 水配合比 | 0.4 | kg
※トップコートは4種類のうちいずれかを選択して使用。
※トップＵＲは標準色使用の場合の数値です。

## RA-4W
ビッグサンＲＡ－４Ｗ工法
[5 empty] | 材料名 | BSﾌﾟﾗｲﾏｰ#100 | SCｰ800 | R-800 |  | トップUR |  | トップAU | トップAS
[5 empty] | 荷姿 | 10kg缶 | 16kg缶 | 16kg袋 |  | 10㎏缶 |  | 8kg缶 | 8kg缶
| 施工面積 |  | ㎡ |  | 合計kg | 0 | 0 | 0 |  | 0 |  | 0 | 0
[5 empty] | 個数 | 0 | 0 | 0 |  | 0 | 0 | 0 | 0
□に㎡数を入力すると材料の
必要数量が自動計算されます。
| 工 程 | 1㎡当り塗布量 |  | TOTAL | 材料名 | 使用数量（㎏） | 配 合
| ﾌﾟﾗｲﾏｰ | 0.1 | kg | 0 | BSﾌﾟﾗｲﾏｰ#100 | 0 | 2倍希釈
| 下塗り | 0.8 | kg | 0 | SCｰ800 | 0 | 液1：粉1
[5 empty] | R-800 | 0
| 上塗り | 0.8 | kg | 0 | SCｰ800 | 0 | 液1：粉1
[5 empty] | R-800 | 0
※ | トップＵＲ | 0.3 | kg | 0 | トップＵＲ | 0 | トップ10：水0～0.5 |  | 水配合比 | 0.25 | kg
※ | トップAU | 0.2 | kg | 0 | トップAU | 0 | トップ8：水0～0.8 |  | 水配合比 | 0.4 | kg
※ | トップAS | 0.2 | kg | 0 | トップAS | 0 | トップ8：水0～0.8 |  | 水配合比 | 0.4 | kg
※トップコートは3種類のうちいずれかを選択して使用。
※トップＵＲは標準色使用の場合の数値です。

## RAｰ4工法
ビッグサンＲＡ－４工法
[5 empty] | 材料名 | SCｰ100 | Rｰ100 | ﾄｯﾌﾟ | ﾄｯﾌﾟUR | トップAU |  | トップAS
| ともプライマー仕様 |  |  |  | 荷姿 | 18kg缶 | 14kg箱 | 20kg缶 | 10kg缶 | 8kg缶 |  | 8kg缶
| 施工面積 |  | ㎡ |  | 合計kg | 0 | 0 | 0 | 0 | 0 |  | 0
[5 empty] | 個数 | 0 | 0 | 0 | 0 | 0 | 0 | 0
□に㎡数を入力すると材料の
必要数量が自動計算されます。
| 工 程 | 1㎡当り塗布量 |  | TOTAL | 材料名 | 使用数量（㎏） | 配 合
| ﾌﾟﾗｲﾏｰ | 0.3 | kg | 0 | SCｰ100 | 0 | 液9：粉7：水10
[5 empty] | Rｰ100 | 0
| 下塗り | 1 | kg | 0 | SCｰ100 | 0 | 液9：粉7：水１～2 |  | 水配合比 | 1.5 | kg
[5 empty] | Rｰ100 | 0
| 上塗り | 1 | kg | 0 | SCｰ100 | 0 | 液9：粉7：水１～2 |  | 水配合比 | 1.5 | kg
[5 empty] | Rｰ100 | 0
※ | トップ | 0.5 | kg | 0 | トップ | 0 | トップ20：水1～2 |  | 水配合比 | 1 | kg
※ | トップＵＲ | 0.3 | kg | 0 | トップＵＲ | 0 | トップ10：水0～0.5 |  | 水配合比 | 0.25 | kg
※ | トップAU | 0.2 | kg | 0 | トップAU | 0 | トップ8：水0～0.8 |  | 水配合比 | 0.4 | kg
※ | トップAS | 0.2 | kg | 0 | トップAS | 0 | トップ8：水0～0.8 |  | 水配合比 | 0.4 | kg
※トップコートは4種類のうちいずれかを選択して使用。
※トップＵＲは標準色使用の場合の数値です。

## RB-5（ﾌﾟﾗｲﾏｰ#100）
ビッグサンＲＢ－５工法
[5 empty] | 材料名 | SCｰ100 | Rｰ100 | ｸﾛｽ | BSﾌﾟﾗｲﾏｰ#100
| BSプライマー#100仕様 |  |  |  | 荷姿 | 18kg缶 | 14kg箱 | 102cm×100m | 10kg缶
| 施工面積 |  | ㎡ |  | 合計kg | 0 | 0 | 0 | 0
[5 empty] | 個数 | 0 | 0 | 0 | 0
□に㎡数を入力すると材料の
必要数量が自動計算されます。
| 工 程 | 1㎡当り塗布量 |  | TOTAL | 材料名 | 使用数量（㎏） | 配 合
| ﾌﾟﾗｲﾏｰ | 0.1 | kg | 0 | BSﾌﾟﾗｲﾏｰ#100 | 0 | 2倍希釈
| 下塗り | 1 | kg | 0 | SCｰ100 | 0 | 液9：粉7：水１～2 |  | 水配合比 | 1.5 | kg
[5 empty] | Rｰ100 | 0
| ｸ ﾛ ｽ |  | ㎡ | 0 | ｸﾛｽ㎡ | 0 | 5cmﾗｯﾌﾟ
| 中塗り | 0.7 | kg | 0 | SCｰ100 | 0 | 液9：粉7：水１～2 |  | 水配合比 | 1.5 | kg
[5 empty] | Rｰ100 | 0
| 上塗り | 1 | kg | 0 | SCｰ100 | 0 | 液9：粉7：水１～2 |  | 水配合比 | 1.5 | kg
[5 empty] | Rｰ100 | 0

## RB-5W
ビッグサンＲＢ－５Ｗ工法
[5 empty] | 材料名 | SCｰ800 | Rｰ800 | ｸﾛｽ | BSﾌﾟﾗｲﾏｰ#100
[5 empty] | 荷姿 | 16kg缶 | 16kg袋 | 102cm×100m | 10kg缶
| 施工面積 |  | ㎡ |  | 合計kg | 0 | 0 | 0 | 0
[5 empty] | 個数 | 0 | 0 | 0 | 0
□に㎡数を入力すると材料の
必要数量が自動計算されます。
| 工 程 | 1㎡当り塗布量 |  | TOTAL | 材料名 | 使用数量（㎏） | 配 合
| ﾌﾟﾗｲﾏｰ | 0.1 | kg | 0 | BSﾌﾟﾗｲﾏｰ#100 | 0 | 2倍希釈
| 下塗り | 0.8 | kg | 0 | SCｰ800 | 0 | 液1：粉1
[5 empty] | Rｰ800 | 0
| ｸ ﾛ ｽ |  | ㎡ | 0 | ｸﾛｽ㎡ | 0 | 5cmﾗｯﾌﾟ
| 中塗り | 0.6 | kg | 0 | SCｰ800 | 0 | 液1：粉1
[5 empty] | Rｰ800 | 0
| 上塗り | 0.8 | kg | 0 | SCｰ800 | 0 | 液1：粉1
[5 empty] | Rｰ800 | 0

## RBｰ5工法
ビッグサンＲＢ－５工法
[5 empty] | 材料名 | SCｰ100 | Rｰ100 | ｸﾛｽ
| ともプライマー仕様 |  |  |  | 荷姿 | 18kg缶 | 14kg箱 | 102cm×100m
| 施工面積 |  | ㎡ |  | 合計kg | 0 | 0 | 0
[5 empty] | 個数 | 0 | 0 | 0
□に㎡数を入力すると材料の
必要数量が自動計算されます。
| 工 程 | 1㎡当り塗布量 |  | TOTAL | 材料名 | 使用数量（㎏） | 配 合
| ﾌﾟﾗｲﾏｰ | 0.3 | kg | 0 | SCｰ100 | 0 | 液9：粉7：水10
[5 empty] | Rｰ100 | 0
| 下塗り | 1 | kg | 0 | SCｰ100 | 0 | 液9：粉7：水１～2 |  | 水配合比 | 1.5 | kg
[5 empty] | Rｰ100 | 0
| ｸ ﾛ ｽ |  | ㎡ | 0 | ｸﾛｽ㎡ | 0 | 5cmﾗｯﾌﾟ
| 中塗り | 0.7 | kg | 0 | SCｰ100 | 0 | 液9：粉7：水１～2 |  | 水配合比 | 1.5 | kg
[5 empty] | Rｰ100 | 0
| 上塗り | 1 | kg | 0 | SCｰ100 | 0 | 液9：粉7：水１～2 |  | 水配合比 | 1.5 | kg
[5 empty] | Rｰ100 | 0

## RB-6（ﾌﾟﾗｲﾏｰ#100）
ビッグサンＲＢ－６工法
[5 empty] | 材料名 | SCｰ100 | Rｰ100 | ｸﾛｽ | BSﾌﾟﾗｲﾏｰ#100 | ﾄｯﾌﾟ | トップUR | トップAU | トップAS
| BSﾌﾟﾗｲﾏｰ#100仕様 |  |  |  | 荷姿 | 18kg缶 | 14kg箱 | 102cm×100m | 10kg缶 | 20kg缶 | 10kg缶 | 8kg缶 | 8kg缶
| 施工面積 |  | ㎡ |  | 合計kg | 0 | 0 | 0 | 0 | 0 | 0 | 0 | 0
[5 empty] | 個数 | 0 | 0 | 0 | 0 | 0 | 0 | 0 | 0
□に㎡数を入力すると材料の
必要数量が自動計算されます。
| 工 程 | 1㎡当り塗布量 |  | TOTAL | 材料名 | 使用数量（㎏） | 配 合
| ﾌﾟﾗｲﾏｰ | 0.1 | kg | 0 | BSﾌﾟﾗｲﾏｰ#100 | 0 | 2倍希釈
| 下塗り | 1 | kg | 0 | SCｰ100 | 0 | 液9：粉7：水１～2 |  | 水配合比 | 1.5 | kg
[5 empty] | Rｰ100 | 0
| ｸ ﾛ ｽ |  | ㎡ | 0 | ｸﾛｽ㎡ | 0 | 5cmﾗｯﾌﾟ
| 中塗り | 0.7 | kg | 0 | SCｰ100 | 0 | 液9：粉7：水１～2 |  | 水配合比 | 1.5 | kg
[5 empty] | Rｰ100 | 0
| 上塗り | 1 | kg | 0 | SCｰ100 | 0 | 液9：粉7：水１～2 |  | 水配合比 | 1.5 | kg
[5 empty] | Rｰ100 | 0
※ | トップ | 0.5 | kg | 0 | トップ | 0 | トップ20：水1～2 |  | 水配合比 | 1 | kg
※ | トップＵＲ | 0.3 | kg | 0 | トップＵＲ | 0 | トップ10：水0～0.5 |  | 水配合比 | 0.25 | kg
※ | トップAU | 0.2 | kg | 0 | トップAU | 0 | トップ8：水0～0.8 |  | 水配合比 | 0.4 | kg
※ | トップAS | 0.2 | kg | 0 | トップAS | 0 | トップ8：水0～0.8 |  | 水配合比 | 0.4 | kg
※トップコートは4種類のうちいずれかを選択して使用。
※トップＵＲは標準色使用の場合の数値です。

## RB-6W
ビッグサンＲＢ－６Ｗ工法
[5 empty] | 材料名 | SCｰ800 | Rｰ800 | ｸﾛｽ | BSﾌﾟﾗｲﾏｰ#100 |  | トップUR | トップAU | トップAS
[5 empty] | 荷姿 | 16kg缶 | 16kg袋 | 102cm×100m | 10kg缶 |  | 10kg缶 | 8kg缶 | 8kg缶
| 施工面積 |  | ㎡ |  | 合計kg | 0 | 0 | 0 | 0 |  | 0 | 0 | 0
[5 empty] | 個数 | 0 | 0 | 0 | 0 |  | 0 | 0 | 0
□に㎡数を入力すると材料の
必要数量が自動計算されます。
| 工 程 | 1㎡当り塗布量 |  | TOTAL | 材料名 | 使用数量（㎏） | 配 合
| ﾌﾟﾗｲﾏｰ | 0.1 | kg | 0 | BSﾌﾟﾗｲﾏｰ#100 | 0 | 2倍希釈
| 下塗り | 0.8 | kg | 0 | SCｰ800 | 0 | 液1：粉1
[5 empty] | Rｰ800 | 0
| ｸ ﾛ ｽ |  | ㎡ | 0 | ｸﾛｽ㎡ | 0 | 5cmﾗｯﾌﾟ
| 中塗り | 0.6 | kg | 0 | SCｰ800 | 0 | 液1：粉1
[5 empty] | Rｰ800 | 0
| 上塗り | 0.8 | kg | 0 | SCｰ800 | 0 | 液1：粉1
[5 empty] | Rｰ800 | 0
※ | トップＵＲ | 0.3 | kg | 0 | トップＵＲ | 0 | トップ10：水0～0.5 |  | 水配合比 | 0.25 | kg
※ | トップAU | 0.2 | kg | 0 | トップAU | 0 | トップ8：水0～0.8 |  | 水配合比 | 0.4 | kg
※ | トップAS | 0.2 | kg | 0 | トップAS | 0 | トップ8：水0～0.8 |  | 水配合比 | 0.4 | kg
※トップコートは3種類のうちいずれかを選択して使用。
※トップＵＲは標準色使用の場合の数値です。

## RBｰ6工法
ビッグサンＲＢ－６工法
[5 empty] | 材料名 | SCｰ100 | Rｰ100 | ｸﾛｽ | ﾄｯﾌﾟ | トップUR |  | トップAU | トップAS
| ともプライマー仕様 |  |  |  | 荷姿 | 18kg缶 | 14kg箱 | 102cm×100m | 20kg缶 | 10kg缶 |  | 8kg缶 | 8kg缶
| 施工面積 |  | ㎡ |  | 合計kg | 0 | 0 | 0 | 0 | 0 |  | 0 | 0
[5 empty] | 個数 | 0 | 0 | 0 | 0 | 0 | 0 | 0 | 0
□に㎡数を入力すると材料の
必要数量が自動計算されます。
| 工 程 | 1㎡当り塗布量 |  | TOTAL | 材料名 | 使用数量（㎏） | 配 合
| ﾌﾟﾗｲﾏｰ | 0.3 | kg | 0 | SCｰ100 | 0 | 液9：粉7：水10
[5 empty] | Rｰ100 | 0
| 下塗り | 1 | kg | 0 | SCｰ100 | 0 | 液9：粉7：水１～2 |  | 水配合比 | 1.5 | kg
[5 empty] | Rｰ100 | 0
| ｸ ﾛ ｽ |  | ㎡ | 0 | ｸﾛｽ㎡ | 0 | 5cmﾗｯﾌﾟ
| 中塗り | 0.7 | kg | 0 | SCｰ100 | 0 | 液9：粉7：水１～2 |  | 水配合比 | 1.5 | kg
[5 empty] | Rｰ100 | 0
| 上塗り | 1 | kg | 0 | SCｰ100 | 0 | 液9：粉7：水１～2 |  | 水配合比 | 1.5 | kg
[5 empty] | Rｰ100 | 0
※ | トップ | 0.5 | kg | 0 | トップ | 0 | トップ20：水1～2 |  | 水配合比 | 1 | kg
※ | トップＵＲ | 0.3 | kg | 0 | トップＵＲ | 0 | トップ10：水0～0.5 |  | 水配合比 | 0.25 | kg
※ | トップAU | 0.2 | kg | 0 | トップAU | 0 | トップ8：水0～0.8 |  | 水配合比 | 0.4 | kg
※ | トップAS | 0.2 | kg | 0 | トップAS | 0 | トップ8：水0～0.8 |  | 水配合比 | 0.4 | kg
※トップコートは4種類のうちいずれかを選択して使用。
※トップＵＲは標準色使用の場合の数値です。

## RB-7（ﾌﾟﾗｲﾏｰ#100）
ビッグサンＲＢ－７工法
[5 empty] | 材料名 | SCｰ100 | Rｰ100 | ｸﾛｽ | BSﾌﾟﾗｲﾏｰ#100
| BSプライマー#100仕様 |  |  |  | 荷姿 | 18kg缶 | 14kg箱 | 102cm×100m | 10kg缶
| 施工面積 |  | ㎡ |  | 合計kg | 0 | 0 | 0 | 0
[5 empty] | 個数 | 0 | 0 | 0 | 0
□に㎡数を入力すると材料の
必要数量が自動計算されます。
| 工 程 | 1㎡当り塗布量 |  | TOTAL | 材料名 | 使用数量（㎏） | 配 合
| ﾌﾟﾗｲﾏｰ | 0.1 | kg | 0 | BSﾌﾟﾗｲﾏｰ#100 | 0 | 2倍希釈
| 下塗り | 1 | kg | 0 | SCｰ100 | 0 | 液9：粉7：水１～2 |  | 水配合比 | 1.5 | kg
[5 empty] | Rｰ100 | 0
| ｸ ﾛ ｽ |  | ㎡ | 0 | ｸﾛｽ㎡ | 0 | 5cmﾗｯﾌﾟ
| 中塗り | 1 | kg | 0 | SCｰ100 | 0 | 液9：粉7：水１～2 |  | 水配合比 | 1.5 | kg
[5 empty] | Rｰ100 | 0
| 上塗り① | 1 | kg | 0 | SCｰ100 | 0 | 液9：粉7：水１～2 |  | 水配合比 | 1.5 | kg
[5 empty] | Rｰ100 | 0
| 上塗り② | 0.9 | kg | 0 | SCｰ100 | 0 | 液9：粉7：水１～2 |  | 水配合比 | 1.5 | kg
[5 empty] | Rｰ100 | 0

## RB-7W
ビッグサンＲＢ－７Ｗ工法
[5 empty] | 材料名 | SCｰ800 | Rｰ800 | ｸﾛｽ | BSﾌﾟﾗｲﾏｰ#100
[5 empty] | 荷姿 | 16kg缶 | 16kg袋 | 102cm×100m | 10kg缶
| 施工面積 |  | ㎡ |  | 合計kg | 0 | 0 | 0 | 0
[5 empty] | 個数 | 0 | 0 | 0 | 0
□に㎡数を入力すると材料の
必要数量が自動計算されます。
| 工 程 | 1㎡当り塗布量 |  | TOTAL | 材料名 | 使用数量（㎏） | 配 合
| ﾌﾟﾗｲﾏｰ | 0.1 | kg | 0 | BSﾌﾟﾗｲﾏｰ#100 | 0 | 2倍希釈
| 下塗り | 0.8 | kg | 0 | SCｰ800 | 0 | 液1：粉1
[5 empty] | Rｰ800 | 0
| ｸ ﾛ ｽ |  | ㎡ | 0 | ｸﾛｽ㎡ | 0 | 5cmﾗｯﾌﾟ
| 中塗り | 0.8 | kg | 0 | SCｰ800 | 0 | 液1：粉1
[5 empty] | Rｰ800 | 0
| 上塗り① | 0.8 | kg | 0 | SCｰ800 | 0 | 液1：粉1
[5 empty] | Rｰ800 | 0
| 上塗り② | 0.8 | kg | 0 | SCｰ800 | 0 | 液1：粉1
[5 empty] | Rｰ800 | 0

## RB-7工法
ビッグサンＲＢ－７工法
[5 empty] | 材料名 | SCｰ100 | Rｰ100 | ｸﾛｽ
| ともプライマー仕様 |  |  |  | 荷姿 | 18kg缶 | 14kg箱 | 102cm×100m
| 施工面積 |  | ㎡ |  | 合計kg | 0 | 0 | 0
[5 empty] | 個数 | 0 | 0 | 0
□に㎡数を入力すると材料の
必要数量が自動計算されます。
| 工 程 | 1㎡当り塗布量 |  | TOTAL | 材料名 | 使用数量（㎏） | 配 合
| ﾌﾟﾗｲﾏｰ | 0.3 | kg | 0 | SCｰ100 | 0 | 液9：粉7：水10
[5 empty] | Rｰ100 | 0
| 下塗り | 1 | kg | 0 | SCｰ100 | 0 | 液9：粉7：水１～2 |  | 水配合比 | 1.5 | kg
[5 empty] | Rｰ100 | 0
| ｸ ﾛ ｽ |  | ㎡ | 0 | ｸﾛｽ㎡ | 0 | 5cmﾗｯﾌﾟ
| 中塗り | 1 | kg | 0 | SCｰ100 | 0 | 液9：粉7：水１～2 |  | 水配合比 | 1.5 | kg
[5 empty] | Rｰ100 | 0
| 上塗り① | 1 | kg | 0 | SCｰ100 | 0 | 液9：粉7：水１～2 |  | 水配合比 | 1.5 | kg
[5 empty] | Rｰ100 | 0
| 上塗り② | 0.9 | kg | 0 | SCｰ100 | 0 | 液9：粉7：水１～2 |  | 水配合比 | 1.5 | kg
[5 empty] | Rｰ100 | 0

## RB-8（ﾌﾟﾗｲﾏｰ#100）
ビッグサンＲＢ－８工法
[5 empty] | 材料名 | SCｰ100 | Rｰ100 | ｸﾛｽ | BSﾌﾟﾗｲﾏｰ#100 | トップ | トップUR | トップAU | トップAS
| BSﾌﾟﾗｲﾏｰ#100仕様 |  |  |  | 荷姿 | 18kg缶 | 14kg箱 | 102cm×100m | 10kg缶 | 20kg缶 | 10kg缶 | 8kg缶 | 8kg缶
| 施工面積 |  | ㎡ |  | 合計kg | 0 | 0 | 0 | 0 | 0 | 0 | 0 | 0
[5 empty] | 個数 | 0 | 0 | 0 | 0 | 0 | 0 | 0 | 0
□に㎡数を入力すると材料の
必要数量が自動計算されます。
| 工 程 | 1㎡当り塗布量 |  | TOTAL | 材料名 | 使用数量（㎏） | 配 合
| ﾌﾟﾗｲﾏｰ | 0.1 | kg | 0 | BSﾌﾟﾗｲﾏｰ#100 | 0 | 2倍希釈
| 下塗り | 1 | kg | 0 | SCｰ100 | 0 | 液9：粉7：水１～2 |  | 水配合比 | 1.5 | kg
[5 empty] | Rｰ100 | 0
| ｸ ﾛ ｽ |  | ㎡ | 0 | ｸﾛｽ㎡ | 0 | 5cmﾗｯﾌﾟ
| 中塗り | 1 | kg | 0 | SCｰ100 | 0 | 液9：粉7：水１～2 |  | 水配合比 | 1.5 | kg
[5 empty] | Rｰ100 | 0
| 上塗り① | 1 | kg | 0 | SCｰ100 | 0 | 液9：粉7：水１～2 |  | 水配合比 | 1.5 | kg
[5 empty] | Rｰ100 | 0
| 上塗り② | 0.9 | kg | 0 | SCｰ100 | 0 | 液9：粉7：水１～2 |  | 水配合比 | 1.5 | kg
[5 empty] | Rｰ100 | 0
※ | トップ | 0.5 | kg | 0 | トップ | 0 | トップ20：水1～2 |  | 水配合比 | 1 | kg
※ | トップUR | 0.3 | kg | 0 | トップＵＲ | 0 | トップ10：水0～0.5 |  | 水配合比 | 0.25 | kg
※ | トップAU | 0.2 | kg | 0 | トップAU | 0 | トップ8：水0～0.8 |  | 水配合比 | 0.4 | kg
※ | トップAS | 0.2 | kg | 0 | トップAS | 0 | トップ8：水0～0.8 |  | 水配合比 | 0.4 | kg
※トップコートは4種類のうちいずれかを選択して使用。
※トップＵＲは標準色使用の場合の数値です。

## RB-8W
ビッグサンＲＢ－８Ｗ工法
[5 empty] | 材料名 | SCｰ800 | Rｰ800 | ｸﾛｽ | BSﾌﾟﾗｲﾏｰ#100 |  | トップUR | トップAU | トップAS
[5 empty] | 荷姿 | 16kg缶 | 16kg袋 | 102cm×100m | 10kg缶 |  | 10kg缶 | 8kg缶 | 8kg缶
| 施工面積 |  | ㎡ |  | 合計kg | 0 | 0 | 0 | 0 |  | 0 | 0 | 0
[5 empty] | 個数 | 0 | 0 | 0 | 0 |  | 0 | 0 | 0
□に㎡数を入力すると材料の
必要数量が自動計算されます。
| 工 程 | 1㎡当り塗布量 |  | TOTAL | 材料名 | 使用数量（㎏） | 配 合
| ﾌﾟﾗｲﾏｰ | 0.1 | kg | 0 | BSﾌﾟﾗｲﾏｰ#100 | 0 | 2倍希釈
| 下塗り | 0.8 | kg | 0 | SCｰ800 | 0 | 液1：粉1
[5 empty] | Rｰ800 | 0
| ｸ ﾛ ｽ |  | ㎡ | 0 | ｸﾛｽ㎡ | 0 | 5cmﾗｯﾌﾟ
| 中塗り | 0.8 | kg | 0 | SCｰ800 | 0 | 液1：粉1
[5 empty] | Rｰ800 | 0
| 上塗り① | 0.8 | kg | 0 | SCｰ800 | 0 | 液1：粉1
[5 empty] | Rｰ800 | 0
| 上塗り② | 0.8 | kg | 0 | SCｰ800 | 0 | 液1：粉1
[5 empty] | Rｰ800 | 0
※ | トップUR | 0.3 | kg | 0 | トップＵＲ | 0 | トップ10：水0～0.5 |  | 水配合比 | 0.25 | kg
※ | トップAU | 0.2 | kg | 0 | トップAU | 0 | トップ8：水0～0.8 |  | 水配合比 | 0.4 | kg
※ | トップAS | 0.2 | kg | 0 | トップAS | 0 | トップ8：水0～0.8 |  | 水配合比 | 0.4 | kg
※トップコートは3種類のうちいずれかを選択して使用。
※トップＵＲは標準色使用の場合の数値です。

## RB-8工法
ビッグサンＲＢ－８工法
[5 empty] | 材料名 | SCｰ100 | Rｰ100 | ｸﾛｽ | ﾄｯﾌﾟ | トップUR |  | トップAU | トップAS
| ともプライマー仕様 |  |  |  | 荷姿 | 18kg缶 | 14kg箱 | 102cm×100m | 20kg缶 | 10㎏缶 |  | 8kg缶 | 8kg缶
| 施工面積 |  | ㎡ |  | 合計kg | 0 | 0 | 0 | 0 | 0 |  | 0 | 0
[5 empty] | 個数 | 0 | 0 | 0 | 0 | 0 | 0 | 0 | 0
□に㎡数を入力すると材料の
必要数量が自動計算されます。
| 工 程 | 1㎡当り塗布量 |  | TOTAL | 材料名 | 使用数量（㎏） | 配 合
| ﾌﾟﾗｲﾏｰ | 0.3 | kg | 0 | SCｰ100 | 0 | 液9：粉7：水10
[5 empty] | Rｰ100 | 0
| 下塗り | 1 | kg | 0 | SCｰ100 | 0 | 液9：粉7：水１～2 |  | 水配合比 | 1.5 | kg
[5 empty] | Rｰ100 | 0
| ｸ ﾛ ｽ |  | ㎡ | 0 | ｸﾛｽ㎡ | 0 | 5cmﾗｯﾌﾟ
| 中塗り | 1 | kg | 0 | SCｰ100 | 0 | 液9：粉7：水１～2 |  | 水配合比 | 1.5 | kg
[5 empty] | Rｰ100 | 0
| 上塗り① | 1 | kg | 0 | SCｰ100 | 0 | 液9：粉7：水１～2 |  | 水配合比 | 1.5 | kg
[5 empty] | Rｰ100 | 0
| 上塗り② | 0.9 | kg | 0 | SCｰ100 | 0 | 液9：粉7：水１～2 |  | 水配合比 | 1.5 | kg
[5 empty] | Rｰ100 | 0
※ | トップ | 0.5 | kg | 0 | トップ | 0 | トップ20：水1～2 |  | 水配合比 | 1 | kg
※ | トップUR | 0.3 | kg | 0 | トップＵＲ | 0 | トップ10：水0～0.5 |  | 水配合比 | 0.25 | kg
※ | トップAU | 0.2 | kg | 0 | トップAU | 0 | トップ8：水0～0.8 |  | 水配合比 | 0.4 | kg
※ | トップAS | 0.2 | kg | 0 | トップAS | 0 | トップ8：水0～0.8 |  | 水配合比 | 0.4 | kg
※トップコートは4種類のうちいずれかを選択して使用。
※トップＵＲは標準色使用の場合の数値です。

## ＲＸ工法
ビッグサンＲＸ工法
|  |  |  | 材料名 | SCｰ100 | Rｰ100 | RXｼｰﾄ | RXﾃｰﾌﾟ | ＲＸボンド | ｸﾛｽ | BSﾌﾟﾗｲﾏｰ#100 | 大日化成 | ﾋﾞｯｸﾞｻﾝ |  | RBｰ6 |  | SCｰ100 | Rｰ100 | ｸﾛｽ | ﾄｯﾌﾟ | BSﾌﾟﾗｲﾏｰ#100 |  | トップAU | トップAS
| 通気緩衝工法 |  |  | 荷姿 | 18kg缶 | 14kg箱 | 100cm×50m | 10ｃｍ×50m | 18kg缶 | 102cm×100m | 10kg缶 | BSﾌﾟﾗｲﾏｰ#100仕様 |  |  |  |  | 18kg缶 | 14kg箱 | 102cm×100m | 20kg缶 | 10kg缶 |  | 8kg缶 | 8kg缶
| 床面積 |  | ㎡ | 合計kg | 0 | 0 | 0 | 0 | 0 | 0 | 0 | ㎡数 |  | ㎡ |  | 合計kg | 0 | 0 | 0 | 0 | 0 |  | 0 | 0
|  |  |  | 個数 | 0 | 0 | 0 | 0 | 0 | 0 | 0 |  |  |  |  | 個数 | 0 | 0 | 0 | 0 | 0 |  | 0 | 0
| 立上り面積 |  | ㎡
| ※立上がり部はRB-6工法 |  |  | 材料名 | トップ | トップUR | トップAU | トップAS
|  |  |  | 荷姿 | 20kg缶 | 10kg缶 | 8kg缶 | 8kg缶 | [14 empty] | 0 | 0
| □に㎡数を入力すると材料の |  |  | 合計kg | 0 | 0 | 0 | 0
| 必要数量が自動計算されます。 |  |  | 個数 | 0 | 0 | 0 | 0
| 工 程 | 1㎡当り塗布量 | TOTAL | 材料名 | 使用数量（㎏） | 配 合 | [11 empty] | 配合
| 接着剤 | 0.3kg | 0 | ＲＸボンド | 0 | 原液塗布 | [5 empty] | ﾌﾟﾗｲﾏｰ | 0.1 | kg | 0 | BSﾌﾟﾗｲﾏｰ#100 | 0 | 2倍希釈
| RXｼｰﾄ | ㎡ | 0 | ｼｰﾄ㎡ | 0 | ラップなし | [5 empty] | 下塗り | 1 | kg | 0 | SCｰ100 | 0 | 液9：粉7：水１～2 |  | 水配合比 | 1.5 | kg
[16 empty] | Rｰ100 | 0
| RXﾃｰﾌﾟ | ｍ | 0 | ﾃｰﾌﾟｍ | 0 | [6 empty] | ｸ ﾛ ｽ |  | ㎡ | 0 | ｸﾛｽ㎡ | 0 | 5cmﾗｯﾌﾟ
| 下塗り | 0.7kg | 0 | SCｰ100 | 0 | 液9：粉7：水１～2 |  | 水配合比 | 1.5 | kg |  | 中塗り | 0.7 | kg | 0 | SCｰ100 | 0 | 液9：粉7：水１～2 |  | 水配合比 | 1.5 | kg
|  |  |  | Rｰ100 | 0 | [10 empty] | Rｰ100 | 0
| 中塗り | 1kg | 0 | SCｰ100 | 0 | 液9：粉7：水１～2 |  | 水配合比 | 1.5 | kg |  | 上塗り | 1 | kg | 0 | SCｰ100 | 0 | 液9：粉7：水１～2 |  | 水配合比 | 1.5 | kg
|  |  |  | Rｰ100 | 0 | [10 empty] | Rｰ100 | 0
| 上塗り | 0.7kg | 0 | SCｰ100 | 0 | 液9：粉7：水１～2 |  | 水配合比 | 1.5 | kg |  | ﾄｯﾌﾟ | 0.5 | kg | 0 | ﾄｯﾌﾟ | 0 | トップ20：水1～2 |  | 水配合比 | 1 | kg
|  |  |  | Rｰ100 | 0
※ | トップ | 0.5kg | 0 | ﾄｯﾌﾟ | 0 | トップ20：水1～2 |  | 水配合比 | 1 | kg |  | トップAU | 0.2 | kg | 0 | トップAU | 0 | トップ8：水0～0.8 |  | 水配合比 | 0.4 | kg
※ | トップUR | 0.3㎏ | 0 | トップUR | 0 | トップ10：水0～0.5 |  | 水配合比 | 0.25 | kg
※ | トップAU | 0.2kg | 0 | トップAU | 0 | トップ8：水0～0.8 |  | 水配合比 | 0.4 | kg |  | トップAS | 0.2 | kg | 0 | トップAS | 0 | トップ8：水0～0.8 |  | 水配合比 | 0.4 | kg
※ | トップAS | 0.2kg | 0 | トップAS | 0 | トップ8：水0～0.8 |  | 水配合比 | 0.4 | kg
[12 empty] | トップUR | 0.3 | ㎏ | 0 | トップUR | 0 |  |  | 水配合比 | 0.25 | ㎏
※トップコートは4種類のうちいずれかを選択して使用。
※トップＵＲは標準色使用の場合の数値です。

## RX-W
ビッグサンＲＸ－Ｗ工法
|  |  |  | 材料名 | SCｰ800 | Rｰ800 | RXｼｰﾄ | RXﾃｰﾌﾟ | ＲＸボンド | ｸﾛｽ | BSﾌﾟﾗｲﾏｰ#100 | 大日化成 | ﾋﾞｯｸﾞｻﾝ |  | RBｰ6 |  | SCｰ800 | Rｰ800 | ｸﾛｽ |  | BSﾌﾟﾗｲﾏｰ#100 |  | トップAU | トップAS
| 通気緩衝工法 |  |  | 荷姿 | 16kg缶 | 16kg袋 | 100cm×50m | 10ｃｍ×50m | 18kg缶 | 102cm×100m | 10kg缶 | BSﾌﾟﾗｲﾏｰ#100仕様 |  |  |  |  | 16kg缶 | 16kg袋 | 102cm×100m |  | 10kg缶 |  | 8kg缶 | 8kg缶
| 床面積 |  | ㎡ | 合計kg | 0 | 0 | 0 | 0 | 0 | 0 | 0 | ㎡数 |  | ㎡ |  | 合計kg | 0 | 0 | 0 |  | 0 |  | 0 | 0
|  |  |  | 個数 | 0 | 0 | 0 | 0 | 0 | 0 | 0 |  |  |  |  | 個数 | 0 | 0 | 0 |  | 0 |  | 0 | 0
| 立上り面積 |  | ㎡
| ※立上がり部はRB-6工法 |  |  | 材料名 | トップUR | トップAU | トップAS
|  |  |  | 荷姿 | 10kg缶 | 8kg缶 | 8kg缶 | [15 empty] | 0 | 0
| □に㎡数を入力すると材料の |  |  | 合計kg | 0 | 0 | 0
| 必要数量が自動計算されます。 |  |  | 個数 | 0 | 0 | 0
| 工 程 | 1㎡当り塗布量 | TOTAL | 材料名 | 使用数量（㎏） | 配 合 | [11 empty] | 配合
| 接着剤 | 0.3kg | 0 | ＲＸボンド | 0 | 原液塗布 | [5 empty] | ﾌﾟﾗｲﾏｰ | 0.1 | kg | 0 | BSﾌﾟﾗｲﾏｰ#100 | 0 | 2倍希釈
| RXｼｰﾄ | ㎡ | 0 | ｼｰﾄ㎡ | 0 | ラップなし | [5 empty] | 下塗り | 0.8 | kg | 0 | SCｰ800 | 0 | 液1：粉1
[16 empty] | Rｰ800 | 0
| RXﾃｰﾌﾟ | ｍ | 0 | ﾃｰﾌﾟｍ | 0 | [6 empty] | ｸ ﾛ ｽ |  | ㎡ | 0 | ｸﾛｽ㎡ | 0 | 5cmﾗｯﾌﾟ
| 下塗り | 0.8kg | 0 | SCｰ800 | 0 | 液1：粉1 | [5 empty] | 中塗り | 0.6 | kg | 0 | SCｰ800 | 0 | 液1：粉1
|  |  |  | Rｰ800 | 0 | [10 empty] | Rｰ800 | 0
| 中塗り | 0.6kg | 0 | SCｰ800 | 0 | 液1：粉1 | [5 empty] | 上塗り | 0.8 | kg | 0 | SCｰ800 | 0 | 液1：粉1
|  |  |  | Rｰ800 | 0 | [10 empty] | Rｰ800 | 0
| 上塗り | 0.8kg | 0 | SCｰ800 | 0 | 液1：粉1
|  |  |  | Rｰ800 | 0
※ | トップUR | 0.3㎏ | 0 | トップUR | 0 | トップ10：水0～0.5 |  | 水配合比 | 0.25 | kg |  | トップAU | 0.2 | kg | 0 | トップAU | 0 | トップ8：水0～0.8 |  | 水配合比 | 0.4 | kg
※ | トップAU | 0.2kg | 0 | トップAU | 0 | トップ8：水0～0.8 |  | 水配合比 | 0.4 | kg
※ | トップAS | 0.2kg | 0 | トップAS | 0 | トップ8：水0～0.8 |  | 水配合比 | 0.4 | kg |  | トップAS | 0.2 | kg | 0 | トップAS | 0 | トップ8：水0～0.8 |  | 水配合比 | 0.4 | kg
| ※トップコートは3種類のうちいずれかを選択して使用。 | [10 empty] | トップUR | 0.3 | ㎏ | 0 | トップUR | 0 |  |  | 水配合比 | 0.25 | ㎏
※トップＵＲは標準色使用の場合の数値です。

## ACE工法
ビッグサンＡＣＥ工法
[5 empty] | 材料名 | SCｰ100 | Rｰ100 | BSﾌﾟﾗｲﾏｰ#100
フリーアクセスフロア／ＯＡフロア専用工法 |  |  |  |  | 荷姿 | 18kg缶 | 14kg箱 | 10kg缶
| 施工面積 |  | ㎡ |  | 合計kg | 0 | 0 | 0
[5 empty] | 個数 | 0 | 0 | 0
□に㎡数を入力すると材料の
必要数量が自動計算されます。
| 工 程 | 1㎡当り塗布量 |  | TOTAL | 材料名 | 使用数量（㎏） | 配 合
| ﾌﾟﾗｲﾏｰ | 0.1 | kg | 0 | BSﾌﾟﾗｲﾏｰ#100 | 0 | 2倍希釈
| 下塗り | 1 | kg | 0 | SCｰ100 | 0 | 液9：粉7：水1～2 |  | 水配合比 | 1.5 | kg
[5 empty] | Rｰ100 | 0
| 上塗り | 1 | kg | 0 | SCｰ100 | 0 | 液9：粉7：水1～2 |  | 水配合比 | 1.5 | kg
[5 empty] | Rｰ100 | 0

## FP工法
ビッグサンＦＰ工法 (難燃タイプ)
[5 empty] | 材料名 | SCｰ119 | Rｰ119 | BSﾌﾟﾗｲﾏｰ#100
フリーアクセスフロア／ＯＡフロア専用工法 |  |  |  |  | 荷姿 | 18kg缶 | 18kg袋 | 10kg缶
| 施工面積 |  | ㎡ |  | 合計kg | 0 | 0 | 0
[5 empty] | 個数 | 0 | 0 | 0
□に㎡数を入力すると材料の
必要数量が自動計算されます。
| 工 程 | 1㎡当り塗布量 |  | TOTAL | 材料名 | 使用数量（㎏） | 配 合
| ﾌﾟﾗｲﾏｰ | 0.1 | kg | 0 | BSﾌﾟﾗｲﾏｰ#100 | 0 | 2倍希釈
| 下塗り | 1 | kg | 0 | SCｰ119 | 0 | 液9：粉9：水2～3 |  | 水配合比 | 2 | kg
[5 empty] | Rｰ119 | 0
| 上塗り | 1 | kg | 0 | SCｰ119 | 0 | 液9：粉9：水2～3 |  | 水配合比 | 2 | kg
[5 empty] | Rｰ119 | 0

## MR工法
ビッグサンＭＲ工法
[5 empty] | 材料名 | プライマーＭＲ | SC-700 | Rｰ700 | ﾄｯﾌﾟUR | トップAU |  | ﾄｯﾌﾟSiｸｰﾙ | ﾄｯﾌﾟSi | MRﾃｰﾌﾟ35 | MRﾃｰﾌﾟ50
| 金属屋根改修工法 |  |  |  | 荷姿 | 20kgｾｯﾄ | 18kg缶 | 1８kg袋 | 10kg缶 | 8kg缶 |  | 18㎏ｾｯﾄ | 18㎏ｾｯﾄ | 50ｍ巻 | 50ｍ巻
| 施工面積 |  | ㎡ |  | 合計kg | 0 | 0 | 0 | 0 | 0 |  | 0 | 0 | 0 | 0
[5 empty] | 個数 | 0 | 0 | 0 | 0 | 0 | 0 | 0 | 0 | 0 | 0
| □に㎡数を入力すると材料の |  |  |  |  | ※MR-1工法（遮熱仕様）の場合はトップＵＲ、MR-3工法の場合はトップＳｉクールを使用。
| 必要数量が自動計算されます。 |  |  |  |  | ※トップＵＲは標準色使用の場合の数値です。
※MR-2工法（標準仕様）の場合はトップＡＵ、MR-4工法の場合はトップＳｉを使用。
| 工 程 | 1㎡当り塗布量 |  | TOTAL | 材料名 | 使用数量（㎏） | 配 合
| ﾌﾟﾗｲﾏｰ | 0.15 | kg | 0 | プライマーＭＲ | 0 | 主剤18：硬化剤2
| 下塗り | 0.75 | kg | 0 | SC-700 | 0 | 液9：粉9：水0～1 |  | 水配合比 | 1 | kg
[5 empty] | R-700 | 0
| 上塗り | 0.75 | kg | 0 | SCｰ700 | 0 | 液9：粉9：水0～1 |  | 水配合比 | 1 | kg
[5 empty] | Rｰ700 | 0
| トップUR | 0.3 | kg | 0 | ﾄｯﾌﾟUR | 0 | トップ10：水0～0.5 |  | 水配合比 | 0.25 | kg
| トップAU | 0.2 | kg | 0 | トップAU | 0 | トップ8：水0～0.8 |  | 水配合比 | 0.4 | kg
| ﾄｯﾌﾟSiｸｰﾙ | 0.3 | kg | 0 | ﾄｯﾌﾟSiｸｰﾙ | 0 | 主剤15：硬化剤3
| ﾄｯﾌﾟSi | 0.3 | kg | 0 | ﾄｯﾌﾟSi | 0 | 主剤15：硬化剤3
| ｼﾞｮｲﾝﾄ処理 | □にジョイントのｍ数を入力して下さい。
| 35㎜巾 |  | ｍ | 0 | SC-700 | 0 |  |  | 水配合比 | 1 | kg
[5 empty] | R-700 | 0
[5 empty] | MRテープ３５ | 0
| 50㎜巾 |  | ｍ | 0 | SC-700 | 0 |  |  | 水配合比 | 1 | kg
[5 empty] | R-700 | 0
[5 empty] | MRテープ５０ | 0

## SR工法
ビッグサンＳＲ工法
[5 empty] | 材料名 | ﾌﾟﾗｲﾏｰ#100 | SC-100 | Rｰ100 | ﾄｯﾌﾟUR | トップAU |  | ﾄｯﾌﾟSiｸｰﾙ | ﾄｯﾌﾟSi
| スレート屋根改修工法 |  |  |  | 荷姿 | 10kg缶 | 18kg缶 | 14kg箱 | 10kg缶 | 8kg缶 |  | 18kgｾｯﾄ | 18kgｾｯﾄ
| 施工面積 |  | ㎡ |  | 合計kg | 0 | 0 | 0 | 0 | 0 |  | 0 | 0
[5 empty] | 個数 | 0 | 0 | 0 | 0 | 0 |  | 0 | 0
材料単価
| □に㎡数を入力すると材料の |  |  |  |  | ※SR-1工法（遮熱仕様）の場合はトップＵＲを使用。
| 必要数量が自動計算されます。 |  |  |  |  | ※トップＵＲは標準色使用の場合の数値です。
※SR-2工法（標準仕様）の場合はトップＡＵを使用。
| 工 程 | 1㎡当り塗布量 |  | TOTAL | 材料名 | 使用数量（㎏） | 配 合
| ﾌﾟﾗｲﾏｰ | 0.1 | kg | 0 | ﾌﾟﾗｲﾏｰ#100 | 0 | 2倍希釈
| 下塗り | 1 | kg | 0 | SC-100 | 0 | 液9：粉7：水1～2 |  | 水配合比 | 1.5 | kg
[5 empty] | R-100 | 0
| 上塗り | 0.7 | kg | 0 | SCｰ100 | 0 | 液9：粉7：水1～2 |  | 水配合比 | 1.5 | kg
[5 empty] | Rｰ100 | 0
| トップUR | 0.3 | kg | 0 | ﾄｯﾌﾟUR | 0 | トップ10：水0～0.5 |  | 水配合比 | 0.25 | kg
| トップAU | 0.2 | kg | 0 | トップAU | 0 | トップ8：水0～0.8 |  | 水配合比 | 0.4 | kg
| ﾄｯﾌﾟSiｸｰﾙ | 0.3 | kg | 0 | ﾄｯﾌﾟSiｸｰﾙ | 0 | 主剤15：硬化剤3
| ﾄｯﾌﾟSi | 0.3 | kg | 0 | ﾄｯﾌﾟSi | 0 | 主剤15：硬化剤3